## Hoja 1
FFR020 | m² | Hoja interior de fachada de dos hojas, de albañilería de bloque de concreto para revestir.
Hoja interior de fachada de dos hojas, de 20 cm de espesor de albañilería de bloque hueco de concreto, para revestir, color gris, 40x20x20 cm, resistencia normalizada R10 (10 N/mm²), con juntas horizontales y verticales de 10 mm de espesor, junta rehundida, recibida con mortero de cemento confeccionado en obra, con 250 kg/m³ de cemento, color gris, dosificación 1:6, suministrado en sacos. Dintel de albañilería armada de bloques en "U" de concreto, macizado de concreto líquido, f'c=245 kg/cm² (24 MPa), no expuesto a ciclos de congelamiento y deshielo, exposición a sulfatos insignificante, sin requerimiento de permeabilidad, no expuesto a cloruros, tamaño máximo del agregado 12,5 mm, consistencia fluida, preparado en obra; montaje y desmontaje de apeo.
Código |  | Unidad | Descripción | Cantidad | Precio unitario | Precio parcial
1 |  |  | Materiales
mt02bhg010de |  | Ud | Bloque hueco de concreto, para revestir, color gris, 40x20x20 cm, resistencia normalizada R10 (10 N/mm²), densidad 1150 kg/m³; con el precio incrementado el 20% en concepto de piezas especiales: vigas de borde y medios. | 13 | 3.1 | 40.3
mt08aaa010a |  | m³ | Agua. | 0.01 | 4.66 | 0.05
mt01arg005a |  | t | Arena de cantera, para mortero preparado en obra. | 0.024 | 62.38 | 1.5
mt08cem000b |  | kg | Cemento gris en sacos. | 7.984 | 0.46 | 3.67
mt07aco060g |  | kg | Acero en varillas corrugadas, Grado 60 (fy=4200 kg/cm²), de varios diámetros, según NTP 339.186 y ASTM A 706. | 0.7 | 3.22 | 2.25
mt01arg000b |  | m³ | Arena cribada. | 0.004 | 42.52 | 0.17
mt01arg001be |  | m³ | Agregado grueso homogeneizado, de tamaño máximo 12,5 mm. | 0.004 | 57.85 | 0.23
mt50spa050m |  | m³ | Tablón de madera de pino, dimensiones 20x7,2 cm. | 0.001 | 1366.98 | 1.37
mt50spa081a |  | Ud | Puntal metálico telescópico, de hasta 3 m de altura. | 0.003 | 59.92 | 0.18
mt50spa101 |  | kg | Clavos de acero. | 0.011 | 5.82 | 0.06
|  |  |  | Subtotal materiales: |  | 49.78
2 |  |  | Equipos
mq06hor010 |  | h | Mezcladora de concreto eléctrica con una capacidad de amasado de 160 l. | 0.011 | 10.4 | 0.11
|  |  |  | Subtotal equipos: |  | 0.11
3 |  |  | Mano de obra
mo021 |  | h | Operario albañil. | 0.551 | 31.29 | 17.24
mo114 |  | h | Peón albañil. | 0.482 | 20.92 | 10.08
|  |  |  | Subtotal mano de obra: |  | 27.32
4 |  |  | Herramientas
|  | % | Herramientas | 3 | 77.21 | 2.32
Coste de mantenimiento decenal: S/. 6,36 en los primeros 10 años. |  |  |  | Costos directos (1+2+3+4): |  | 79.53