## Hoja 1
EHZ100 | m |  | Refuerzo de vigas y viguetas, con laminado de fibra de carbono MasterBrace "MBCC de Sika".
Refuerzo por la cara superior de vigas o viguetas de concreto armado, mediante el sistema MasterBrace "MBCC de Sika", formado por laminado de fibra de carbono, MasterBrace LAM 170/3100 "MBCC de Sika", de 50 mm de anchura y 1,2 mm de espesor, módulo de elasticidad 170000 N/mm², resistencia a tracción 3100 MPa y elongación última 1,9%, colocado con MasterBrace ADH 4000 "MBCC de Sika", aplicando una capa de 2 mm de espesor sobre el laminado con espátula y otra capa de 1 mm de espesor sobre la superficie de contacto con el soporte, previamente imprimada con MasterBrace P 3500 "MBCC de Sika", aplicada con brocha. El precio no incluye la preparación del soporte ni el revestimiento.
Código |  | Unidad |  | Descripción | Cantidad | Precio unitario | Precio parcial
1 |  |  |  | Materiales
mt09reh420a |  | kg |  | Imprimación de dos componentes a base de resina epoxi sin disolventes, MasterBrace P 3500 "MBCC de Sika", para aplicar con brocha o rodillo sobre elemento estructural a reforzar mediante hojas o laminados de fibra de carbono. | 0.25 | 77.35 | 19.34
mt09reh410a |  | m |  | Laminado de fibra de carbono, MasterBrace LAM 170/3100 "MBCC de Sika", de 50 mm de anchura y 1,2 mm de espesor, módulo de elasticidad 170000 N/mm², resistencia a tracción 3100 MPa y elongación última 1,9%, para refuerzo de estructuras. | 1.1 | 57.33 | 63.06
mt09reh440a |  | kg |  | Adhesivo de dos componentes a base de resina epoxi, MasterBrace ADH 4000 "MBCC de Sika", para aplicar con espátula sobre elemento estructural a reforzar mediante laminados de fibra de carbono. | 0.374 | 40.69 | 15.22
[5 empty] | Subtotal materiales: |  | 97.62
2 |  |  |  | Mano de obra
mo042 |  | h |  | Operario en estructura de concreto. | 0.289 | 32.56 | 9.41
mo089 |  | h |  | Oficial en estructura de concreto. | 0.289 | 22.59 | 6.53
[5 empty] | Subtotal mano de obra: |  | 15.94
3 |  |  |  | Herramientas
|  | % |  | Herramientas | 2 | 113.56 | 2.27
Coste de mantenimiento decenal: S/. 20,97 en los primeros 10 años. |  |  |  |  | Costos directos (1+2+3): |  | 115.83