## Hoja 1
EHZ100 |  |  | m | Refuerzo a flexión de vigas y viguetas, con laminado de fibra de carbono MBrace "BASF Construction Chemical".
Refuerzo a flexión por la cara superior de vigas o viguetas de concreto armado, mediante el sistema MBrace "BASF Construction Chemical", formado por laminado de fibra de carbono, MBrace Laminate "BASF Construction Chemical", de 50 mm de anchura y 1,4 mm de espesor, módulo de elasticidad 210000 N/mm², resistencia a tracción 3300 MPa y elongación última 1c65%, colocado con MBrace Laminate Adhesive HT "BASF Construction Chemical", sobre la superficie previamente lijada, regularizada con Concresive 1460 "BASF Construction Chemical" e imprimada con MBrace Primer "BASF Construction Chemical".
Descompuesto | Ud | Descomposición |  |  | Rend. | Precio unitario | Precio partida
mt09reh120b | kg | Adhesivo tixotrópico de dos componentes a base de resina epoxi, Concresive 1460 "BASF Construction Chemical", para la correcta unión entre el concreto fresco y el concreto endurecido o para mejorar la adherencia del concreto endurecido y el acero. |  |  | 0.22 | 31.67 | 6.97
mt09reh420a | kg | Imprimación de dos componentes a base de resina epoxi, MBrace Primer "BASF Construction Chemical", para aplicar con brocha o rodillo sobre elemento estructural a reforzar mediante hojas o laminados de fibra de carbono. |  |  | 0.048 | 79.52 | 3.82
mt09reh410iI | m | Laminado de fibra de carbono, MBrace Laminate "BASF Construction Chemical", de 50 mm de anchura y 1,4 mm de espesor, módulo de elasticidad 210000 N/mm², resistencia a tracción 3300 MPa y elongación última 1c65%, para refuerzo de estructuras. |  |  | 1.1 | 355.63 | 391.19
mt09reh440a | kg | Adhesivo de dos componentes a base de resina epoxi, MBrace Laminate Adhesive HT "BASF Construction Chemical", para aplicar con espátula sobre elemento estructural a reforzar mediante laminados de fibra de carbono. |  |  | 0.374 | 36.73 | 13.74
mo041 | h | Maestro de obra. |  |  | 2.881 | 17.06 | 49.15
mo087 | h | Albañil. |  |  | 2.321 | 13.95 | 32.38
| % | Medios auxiliares |  |  | 2 | 497.25 | 9.95
| % | Costes indirectos |  |  | 3 | 507.2 | 15.22
Coste de mantenimiento decenal: S/. 36,57 en los primeros 10 años. | [5 empty] | Total: | 522.42