## Hoja 1
EHZ340 |  |  | m² | Refuerzo de losa o losa mediante recrecido con concreto armado.
Refuerzo de la losa o losa de concreto mediante recrecido de 6 cm de espesor en la cara superior, para capa de compresión de concreto armado, realizada con concreto f'c=210 kg/cm² (21 MPa), no expuesto a ciclos de congelamiento y deshielo, exposición a sulfatos insignificante, sin requerimiento de permeabilidad, no expuesto a cloruros, tamaño máximo del agregado 12,5 mm, consistencia blanda, premezclado en planta, y vertido con grúa, y malla electrosoldada Q-139 de acero trefilado corrugado ASTM A 82-94.
Descompuesto | Ud | Descomposición |  |  | Rend. | p.s. | Precio partida
mt50spa050k | m³ | Tablón de madera de pino, dimensiones 20x7,2 cm. |  |  | 0.002 | 853.41 | 1.71
mt50spa081l | Ud | Puntal metálico telescópico, para 5 m de altura y 50 usos. |  |  | 1 | 1.77 | 1.77
mt50spa101 | kg | Clavos de acero. |  |  | 0.05 | 3.22 | 0.16
mt07aco020i | Ud | Separador homologado para losas macizas. |  |  | 3 | 0.27 | 0.81
mt07ame090bba | m² | Malla electrosoldada Q-139 cocada 100x100 mm, con alambres longitudinales de 4,2 mm de diámetro y alambres transversales de 4,2 mm de diámetro, de acero trefilado corrugado ASTM A 82-94, según ASTM A 185-94. |  |  | 1.2 | 7.16 | 8.59
mt10haf055adc | m³ | Concreto f'c=210 kg/cm² (21 MPa), no expuesto a ciclos de congelamiento y deshielo, exposición a sulfatos insignificante, sin requerimiento de permeabilidad, no expuesto a cloruros, tamaño máximo del agregado 12,5 mm, consistencia blanda, premezclado en planta, según el Reglamento Nacional de Edificaciones NTE E.060. |  |  | 0.066 | 221.45 | 14.62
mt08aaa010a | m³ | Agua. |  |  | 0.1 | 3.23 | 0.32
mo040 | h | Operario en estructura. |  |  | 1.113 | 14.81 | 16.48
mo083 | h | Oficial en estructura. |  |  | 0.994 | 12.14 | 12.07
| % | Medios auxiliares |  |  | 2 | 56.53 | 1.13
| % | Costes indirectos |  |  | 3 | 57.66 | 1.73
Coste de mantenimiento decenal: S/. 4,16 en los primeros 10 años. | [5 empty] | Total: | 59.39