## Hoja 1
HRL010 | m | Remate de muro de aluminio.
Remate metálico de muro, de plancha plegada de aluminio anodizado en color bronce, con un ángulo de inclinación de 10°, con un espesor mínimo de 15 micras, espesor 1,5 mm, desarrollo 300 mm y 5 pliegues, con goterón, para cubrición de muros; colocación con adhesivo bituminoso de aplicación en frío, sobre tablero estructural triplay atornillado a rastreles de madera; y sellado de las juntas entre piezas y, en su caso, de las uniones con los muros con sellador adhesivo monocomponente.
Código |  |  | Unidad | Descripción | Cantidad | Precio unitario | Precio parcial
1 |  |  |  | Materiales
mt20wwr010 |  |  | kg | Adhesivo bituminoso de aplicación en frío, para planchas metálicas. | 0.15 | 22.35 | 3.35
mt07mee203gf |  |  | m | Rastrel de 40x40 mm de sección, de madera de pino pinaster (Pinus pinaster), tratada en autoclave, con clase de uso 4, acabado cepillado, con humedad inferior al 20%. | 1 | 5.37 | 5.37
mt07mee203ge |  |  | m | Rastrel de 40x10 mm de sección, de madera de pino pinaster (Pinus pinaster), tratada en autoclave, con clase de uso 4, acabado cepillado, con humedad inferior al 20%. | 1 | 3.41 | 3.41
mt07tdm060a |  |  | m² | Tablero estructural triplay de pino insigne (Pinus radiata), para uso exterior, de 15 mm de espesor, con bordes canteados, Euroclase D-s2, d0 de reacción al fuego, emisión de formaldehído menor o igual a 0,124 mg/m³ de aire. | 0.15 | 44.43 | 6.66
mt13blw131 |  |  | Ud | Tornillo para sujeción de elementos de madera. | 6 | 0.4 | 2.4
mt20ame010i |  |  | m | Remate metálico de muro, de plancha plegada de aluminio anodizado en color bronce, con un ángulo de inclinación de 10°, con un espesor mínimo de 15 micras, espesor 1,5 mm, desarrollo 300 mm y 5 pliegues, con goterón, para cubrición de muros. | 1 | 56.93 | 56.93
mt22www010d |  |  | Ud | Cartucho de 290 ml de sellador adhesivo monocomponente, neutro, superelástico, a base de polímero MS, color transparente, con resistencia a la intemperie y a los rayos UV y elongación hasta rotura 750%. | 0.2 | 17.87 | 3.57
[5 empty] | Subtotal materiales: |  | 81.69
2 |  |  |  | Mano de obra
mo018 |  |  | h | Operario carpintero metálico. | 0.201 | 31.7 | 6.37
mo059 |  |  | h | Oficial carpintero metálico. | 0.1 | 21.77 | 2.18
[5 empty] | Subtotal mano de obra: |  | 8.55
3 |  |  |  | Herramientas
|  |  | % | Herramientas | 2 | 90.24 | 1.8
Coste de mantenimiento decenal: S/. 6,44 en los primeros 10 años. |  |  |  |  | Costos directos (1+2+3): |  | 92.04