## Hoja 1
HRP020 | m | Remate de muro de concreto polímero.
Remate de muro de concreto polímero de superficie pulida, con un ángulo de inclinación de 10°, color gris, diseño a dos aguas, de 300x25 mm, con goterón, para cubrición de muros, anclaje metálico de acero inoxidable y grava adherida a la superficie en su cara inferior; colocación con adhesivo cementoso flexible y de gran adherencia, C2 S2 sobre una capa de regularización de mortero de cemento, confeccionado en obra, con aditivo hidrófugo, dosificación 1:3, sobre el que se introducen los anclajes metálicos; y sellado de las juntas entre piezas y, en su caso, de las uniones con los muros con fragua de poliuretano, previa aplicación de la imprimación.
Código |  | Unidad | Descripción | Cantidad | Precio unitario | Precio parcial
1 |  |  | Materiales
mt08aaa010a |  | m³ | Agua. | 0.006 | 4.66 | 0.03
mt01arg005a |  | t | Arena de cantera, para mortero preparado en obra. | 0.01 | 62.38 | 0.62
mt08cem000b |  | kg | Cemento gris en sacos. | 3.15 | 0.46 | 1.45
mt08adt010 |  | kg | Aditivo hidrófugo para impermeabilización de morteros u concretos. | 0.063 | 3.74 | 0.24
mt20wwa040 |  | kg | Adhesivo cementoso flexible y de gran adherencia, C2 S2. | 2.4 | 1.84 | 4.42
mt20aho010af |  | m | Remate de muro de concreto polímero de superficie pulida, con un ángulo de inclinación de 10°, color gris, diseño a dos aguas, de 300x25 mm, con goterón, para cubrición de muros, anclaje metálico de acero inoxidable y grava adherida a la superficie en su cara inferior, suministrada en piezas de hasta 1,3 m de longitud. | 1.05 | 112.39 | 118.01
mt20wwa025 |  | m | Perfil de espuma de polietileno, de 6 mm de diámetro, para relleno de juntas. | 3 | 1.44 | 4.32
mt20wwa035 |  | Ud | Cartucho de 250 cm³ de imprimación para masillas. | 0.041 | 19.67 | 0.81
mt20wwa030 |  | Ud | Cartucho de 310 cm³ de fragua de poliuretano impermeable. | 0.082 | 26.91 | 2.21
|  |  |  | Subtotal materiales: |  | 132.11
2 |  |  | Equipos
mq06hor010 |  | h | Mezcladora de concreto eléctrica con una capacidad de amasado de 160 l. | 0.006 | 10.4 | 0.06
|  |  |  | Subtotal equipos: |  | 0.06
3 |  |  | Mano de obra
mo020 |  | h | Operario de construcción. | 0.301 | 31.29 | 9.42
mo113 |  | h | Peón de construcción. | 0.382 | 20.92 | 7.99
|  |  |  | Subtotal mano de obra: |  | 17.41
4 |  |  | Herramientas
|  | % | Herramientas | 2 | 149.58 | 2.99
Coste de mantenimiento decenal: S/. 10,68 en los primeros 10 años. |  |  |  | Costos directos (1+2+3+4): |  | 152.57