## Hoja 1
NAR020 | m² |  | Aislamiento térmico en techos inclinados sobre espacio no habitable, por soplado desde el exterior.
Aislamiento térmico en techos inclinados sobre espacio no habitable de 40 mm de espesor medio, por soplado, desde el exterior, de nódulos de lana mineral, no aptos como soporte nutritivo para el desarrollo de hongos ni bacterias, densidad 50 kg/m³ y conductividad térmica 0,035 W/(mK), sobre la superficie soporte.
Código |  | Unidad |  | Descripción | Cantidad | Precio unitario | Precio parcial
1 |  |  |  | Materiales
mt16lvi100e |  | kg |  | Nódulos de lana mineral, no aptos como soporte nutritivo para el desarrollo de hongos ni bacterias, densidad 50 kg/m³ y conductividad térmica 0,035 W/(mK), Euroclase A1 de reacción al fuego, capacidad de absorción de agua a corto plazo <=1 kg/m², calor específico 800 J/kgK y factor de resistencia a la difusión del vapor de agua 1; para relleno de cámaras por insuflación. | 2 | 15.34 | 30.68
[5 empty] | Subtotal materiales: |  | 30.68
2 |  |  |  | Equipos
mq08mpa020 |  | h |  | Equipos para esparcimiento de aislamiento en nódulos. | 0.096 | 42.23 | 4.05
[5 empty] | Subtotal equipos: |  | 4.05
3 |  |  |  | Mano de obra
mo030 |  | h |  | Operario aplicador de productos aislantes. | 0.157 | 24.72 | 3.88
mo068 |  | h |  | Oficial aplicador de productos aislantes. | 0.157 | 17.15 | 2.69
[5 empty] | Subtotal mano de obra: |  | 6.57
4 |  |  |  | Herramientas
|  | % |  | Herramientas | 2 | 41.3 | 0.83
Coste de mantenimiento decenal: S/. 0,84 en los primeros 10 años. |  |  |  |  | Costos directos (1+2+3+4): |  | 42.13