## Hoja 1
UXC010 | m² | Vereda continua de concreto impreso.
Vereda continua de concreto impreso, con juntas, de 10 cm de espesor, realizada con concreto f'c=175 kg/cm² (17 MPa), no expuesto a ciclos de congelamiento y deshielo, exposición a sulfatos insignificante, sin requerimiento de permeabilidad, no expuesto a cloruros, tamaño máximo del agregado 19 mm, consistencia blanda, preparado en obra y vaciado con medios manuales, extendido y vibrado manual mediante regla vibrante; coloreada y endurecida superficialmente mediante espolvoreo con mortero decorativo de rodadura para pavimento de concreto, color blanco, rendimiento 4,5 kg/m²; acabado impreso en relieve previa aplicación de desmoldeante en polvo, color burdeos; y capa de sellado final con resina impermeabilizante. El precio no incluye la base del falso piso ni la ejecución y el sellado de las juntas.
Código |  | Unidad | Descripción | Cantidad | Precio unitario | Precio parcial
1 |  |  | Materiales
mt08aaa010a |  | m³ | Agua. | 0.019 | 4.66 | 0.09
mt01arg000b |  | m³ | Arena cribada. | 0.051 | 42.52 | 2.17
mt01arg001bi |  | m³ | Agregado grueso homogeneizado, de tamaño máximo 19 mm. | 0.064 | 61.09 | 3.91
mt08cem000b |  | kg | Cemento gris en sacos. | 37.619 | 0.46 | 17.3
mt09wnc011ba |  | kg | Mortero decorativo de rodadura para pavimento de concreto, color blanco, compuesto de cemento, agregados de sílice, aditivos orgánicos y pigmentos. | 4.5 | 1.38 | 6.21
mt09wnc020f |  | kg | Desmoldeante en polvo, color burdeos, aplicado en pisos continuos de concreto impreso, compuesto de cargas, pigmentos y aditivos orgánicos. | 0.2 | 17.03 | 3.41
mt09wnc030a |  | kg | Resina impermeabilizante, para el curado y sellado de pisos continuos de concreto impreso, compuesta de resina sintética en dispersión acuosa y aditivos específicos. | 0.25 | 29.24 | 7.31
|  |  |  | Subtotal materiales: |  | 40.4
2 |  |  | Equipos
mq06vib020 |  | h | Regla vibrante de 3 m. | 0.019 | 15.76 | 0.3
mq08lch040 |  | h | Hidrolimpiadora a presión. | 0.174 | 15.53 | 2.7
|  |  |  | Subtotal equipos: |  | 3
3 |  |  | Mano de obra
mo041 |  | h | Operario de construcción de obra civil. | 0.367 | 31.29 | 11.48
mo087 |  | h | Oficial de construcción de obra civil. | 0.458 | 21.72 | 9.95
|  |  |  | Subtotal mano de obra: |  | 21.43
4 |  |  | Herramientas
|  | % | Herramientas | 2 | 64.83 | 1.3
Coste de mantenimiento decenal: S/. 7,27 en los primeros 10 años. |  |  |  | Costos directos (1+2+3+4): |  | 66.13