## Hoja 1
NIB010 | m² | Impermeabilización de balsa o pequeño embalse, con geotextil y geomembrana.
Impermeabilización de balsa o pequeño embalse de agua no potable, con geomembrana homogénea de policloruro de vinilo plastificado (PVC-P), reforzada con fieltro de poliéster no tejido de hilo continuo, con resistencia a la intemperie, de 1,2 mm de espesor, color azul, con una densidad de 1240 kg/m³ según ISO 1183, resistencia CBR a punzonamiento de 2,7 kN según ISO 12236 y una resistencia al desgarro superior a 150 kN/m, colocada con empalmes, sin adherir al soporte, sobre geotextil no tejido sintético, termosoldado, de polipropileno, con una resistencia a la tracción longitudinal de 22,0 kN/m, una resistencia a la tracción transversal de 25,0 kN/m, una apertura de cono al ensayo de perforación dinámica según ISO 13433 inferior a 8 mm, resistencia CBR a punzonamiento 1,1 kN y una masa superficial de 300 g/m².
Código |  |  | Unidad | Descripción | Cantidad | Precio unitario | Precio parcial
1 |  |  |  | Materiales
mt14gso030dgvc |  |  | m² | Geotextil no tejido sintético, termosoldado, de polipropileno, con una resistencia a la tracción longitudinal de 22 kN/m, una resistencia a la tracción transversal de 25 kN/m, una apertura de cono al ensayo de perforación dinámica según ISO 13433 inferior a 8 mm, resistencia CBR a punzonamiento 1,1 kN y una masa superficial de 300 g/m². | 1.1 | 12.63 | 13.89
mt15dag030b |  |  | m² | Geomembrana homogénea de policloruro de vinilo plastificado (PVC-P), reforzada con fieltro de poliéster no tejido de hilo continuo, con resistencia a la intemperie, de 1,2 mm de espesor, color azul, con una densidad de 1240 kg/m³ según ISO 1183, resistencia CBR a punzonamiento de 2,7 kN según ISO 12236 y una resistencia al desgarro superior a 150 kN/m, suministrada en rollos de 2,05 m de anchura y 150 m de longitud. | 1.1 | 41.7 | 45.87
[5 empty] | Subtotal materiales: |  | 59.76
2 |  |  |  | Mano de obra
mo029 |  |  | h | Operario aplicador de láminas impermeabilizantes. | 0.217 | 31.29 | 6.79
mo067 |  |  | h | Oficial aplicador de láminas impermeabilizantes. | 0.217 | 21.72 | 4.71
[5 empty] | Subtotal mano de obra: |  | 11.5
3 |  |  |  | Herramientas
|  |  | % | Herramientas | 2 | 71.26 | 1.43
Coste de mantenimiento decenal: S/. 3,63 en los primeros 10 años. |  |  |  |  | Costos directos (1+2+3): |  | 72.69