## Hoja 1
NIB010 | m² | Impermeabilización de balsa o pequeño embalse, con geotextil y geomembrana.
Impermeabilización de balsa o pequeño embalse de agua no potable, con geomembrana homogénea de policloruro de vinilo plastificado (PVC-P), con resistencia a la intemperie, de 1,2 mm de espesor, color azul, con una densidad de 1240 kg/m³ según ISO 1183, resistencia CBR a punzonamiento de 1,8 kN según ISO 12236 y una resistencia al desgarro superior a 40 kN/m, colocada con empalmes, sin adherir al soporte, sobre geotextil no tejido sintético, termosoldado, de polipropileno, con una resistencia a la tracción longitudinal de 35,0 kN/m, una resistencia a la tracción transversal de 45,0 kN/m, una apertura de cono al ensayo de perforación dinámica según ISO 13433 inferior a 0 mm, resistencia CBR a punzonamiento 1,8 kN y una masa superficial de 500 g/m².
Código |  |  | Unidad | Descripción | Cantidad | Precio unitario | Precio parcial
1 |  |  |  | Materiales
mt14gso030fkJa |  |  | m² | Geotextil no tejido sintético, termosoldado, de polipropileno, con una resistencia a la tracción longitudinal de 35 kN/m, una resistencia a la tracción transversal de 45 kN/m, una apertura de cono al ensayo de perforación dinámica según ISO 13433 inferior a 0 mm, resistencia CBR a punzonamiento 1,8 kN y una masa superficial de 500 g/m². | 1.1 | 20.87 | 22.96
mt15dag020b |  |  | m² | Geomembrana homogénea de policloruro de vinilo plastificado (PVC-P), con resistencia a la intemperie, de 1,2 mm de espesor, color azul, con una densidad de 1240 kg/m³ según ISO 1183, resistencia CBR a punzonamiento de 1,8 kN según ISO 12236 y una resistencia al desgarro superior a 40 kN/m, suministrada en rollos de 2,05 m de anchura y 150 m de longitud. | 1.1 | 27.79 | 30.57
[5 empty] | Subtotal materiales: |  | 53.53
2 |  |  |  | Mano de obra
mo029 |  |  | h | Operario aplicador de láminas impermeabilizantes. | 0.217 | 31.29 | 6.79
mo067 |  |  | h | Oficial aplicador de láminas impermeabilizantes. | 0.217 | 21.72 | 4.71
[5 empty] | Subtotal mano de obra: |  | 11.5
3 |  |  |  | Herramientas
|  |  | % | Herramientas | 2 | 65.03 | 1.3
Coste de mantenimiento decenal: S/. 3,32 en los primeros 10 años. |  |  |  |  | Costos directos (1+2+3): |  | 66.33