## Hoja 1
EHY091 | m | Reparación de frente de losa de concreto armado, mediante recrecido con concreto armado.
Reparación de frente de losa de concreto armado, de canto 30 cm, mediante picado del concreto deteriorado con martillo eléctrico, eliminando el concreto en mal estado hasta llegar a las armaduras; saneado de las armaduras que han quedado al descubierto con proyección en seco de chorro de partículas de material abrasivo (silicato de aluminio), eliminando la suciedad superficial, la herrumbre y toda sustancia que pueda disminuir la adherencia entre las armaduras y el material de reparación a aplicar, hasta alcanzar un grado de preparación Sa 2 ½ según ISO 8501-1; aplicación manual de imprimación activa monocomponente modificada con polímeros, MasterEmaco P 5000 AP "MBCC de Sika", de color gris claro, a base de cementos, agregados de granulometría seleccionada, inhibidores de corrosión y polímeros en polvo, con bajo contenido en cromato, garantizando la adherencia entre ambos, con 1,6 kg/m² de consumo medio; recrecido de la losa con concreto armado, realizado con concreto f'c=210 kg/cm² (21 MPa), no expuesto a ciclos de congelamiento y deshielo, exposición a sulfatos insignificante, sin requerimiento de permeabilidad, no expuesto a cloruros, tamaño máximo del agregado 12,5 mm, consistencia blanda, premezclado en planta, y vaciado con medios manuales y acero Grado 60 (fy=4200 kg/cm²), con una cuantía de 5 kg/m, con anclaje químico estructural, mediante perforación de 10 mm de diámetro y 85 mm de profundidad, relleno del orificio con inyección de resina epoxi, libre de estireno, MasterFlow 932 AN "MBCC de Sika", aplicada con boquilla de dosificación y mezcla automática, y posterior inserción de varilla roscada con tuerca y arandela de acero galvanizado calidad 5.8, según ISO 898-1, de 8 mm de diámetro y 110 mm de longitud. El precio incluye el montaje y desmontaje del sistema de encofrado y el desplazamiento, montaje y desmontaje en obra del equipo de proyección.
Código |  |  | Unidad | Descripción | Cantidad | Precio unitario | Precio parcial
1 |  |  |  | Materiales
mt08lim050 |  |  | l | Disolvente de tricloroetileno, para aceites, grasas y resinas. | 0.03 | 30.12 | 0.9
mt08lim010a |  |  | kg | Abrasivo para limpieza mediante chorro a presión, formado por partículas de silicato de aluminio. | 1.05 | 0.79 | 0.83
mt09reh020d |  |  | kg | Imprimación activa monocomponente modificada con polímeros, MasterEmaco P 5000 AP "MBCC de Sika", de color gris claro, de endurecimiento rápido, para la protección y pasivación de armaduras de acero, y como puente de unión entre mortero de reparación y concreto existente. | 0.48 | 10.74 | 5.16
mt26reh305aa |  |  | Ud | Anclaje compuesto por varilla roscada de acero galvanizado calidad 5.8, según ISO 898-1 de 8 mm de diámetro, y 110 mm de longitud, tuerca y arandela, para fijaciones sobre estructuras de concreto. | 1 | 3.29 | 3.29
mt26reh100p |  |  | Ud | Cartucho de 400 ml de resina epoxi, libre de estireno, MasterFlow 932 AN "MBCC de Sika", de dos componentes, con dosificador y boquilla de mezcla automática, para anclajes estructurales verticales y horizontales. | 0.851 | 80.15 | 68.21
mt07aco060g |  |  | kg | Acero en varillas corrugadas, Grado 60 (fy=4200 kg/cm²), de varios diámetros, según NTP 339.186 y ASTM A 706. | 5 | 3.23 | 16.15
mt10haf055adc |  |  | m³ | Concreto f'c=210 kg/cm² (21 MPa), no expuesto a ciclos de congelamiento y deshielo, exposición a sulfatos insignificante, sin requerimiento de permeabilidad, no expuesto a cloruros, tamaño máximo del agregado 12,5 mm, consistencia blanda, premezclado en planta, según el Reglamento Nacional de Edificaciones NTE E.060. | 0.024 | 254.2 | 6.1
mt50spa052b |  |  | m | Tablón de madera de pino, de 20x7,2 cm. | 0.2 | 19.73 | 3.95
mt50spa101 |  |  | kg | Clavos de acero. | 0.009 | 5.85 | 0.05
mt50spa081a |  |  | Ud | Puntal metálico telescópico, de hasta 3 m de altura. | 0.013 | 60.09 | 0.78
[5 empty] | Subtotal materiales: |  | 105.42
2 |  |  |  | Equipos
mq05mai030 |  |  | h | Martillo neumático. | 0.313 | 13.85 | 4.34
mq05pdm110 |  |  | h | Compresor portátil diesel media presión 10 m³/min. | 0.156 | 23.48 | 3.66
mq08lch010 |  |  | h | Equipo de chorro de arena a presión. | 0.035 | 9.71 | 0.34
[5 empty] | Subtotal equipos: |  | 8.34
3 |  |  |  | Mano de obra
mo020 |  |  | h | Operario de construcción. | 1.14 | 31.48 | 35.89
mo113 |  |  | h | Peón de construcción. | 1.14 | 21.05 | 24
[5 empty] | Subtotal mano de obra: |  | 59.89
4 |  |  |  | Herramientas
|  |  | % | Herramientas | 2 | 173.65 | 3.47
Coste de mantenimiento decenal: S/. 50,92 en los primeros 10 años. |  |  |  |  | Costos directos (1+2+3+4): |  | 177.12