## Hoja 1
ANV015 | m² | Falso piso ventilado de concreto, para grandes alturas.
Falso piso ventilado de concreto armado, para grandes alturas, de 100+4 cm de canto, sobre encofrado perdido de piezas de polipropileno reciclado, apoyado sobre tubos de PVC de 125 mm de diámetro y 85 cm de altura, fijados a una matriz base, realizado con concreto f'c=210 kg/cm² (21 MPa), no expuesto a ciclos de congelamiento y deshielo, exposición a sulfatos insignificante, sin requerimiento de permeabilidad, no expuesto a cloruros, tamaño máximo del agregado 12,5 mm, consistencia blanda, preparado en obra, y malla electrosoldada QE-79 cocada 300x300 mm de acero trefilado corrugado ASTM A 82-94 como armadura de reparto, colocada sobre separadores homologados en capa de compresión de 4 cm de espesor; apoyado todo ello sobre base de concreto pobre. El precio no incluye la capa de concreto pobre.
Código |  | Unidad | Descripción | Cantidad | Precio unitario | Precio parcial
1 |  |  | Materiales
mt07cid030a |  | m² | Encofrado perdido de piezas de polipropileno reciclado, de 58x58x15 cm, para disponer sobre tubos de PVC, sobre una matriz base, para falsos pisos ventiladas de gran altura. | 1.05 | 67.35 | 70.72
mt36tit010ha |  | m | Tubo de PVC, serie B, de 125 mm de diámetro y 3,2 mm de espesor. | 2.55 | 20.64 | 52.63
mt07ame090dmg |  | m² | Malla electrosoldada QE-79 cocada 300x300 mm, con alambres longitudinales de 5 mm de diámetro y alambres transversales de 5,0 mm de diámetro, de acero trefilado corrugado ASTM A 82-94, según ASTM A 185. | 1.1 | 5.06 | 5.57
mt08var050 |  | kg | Alambre galvanizado para atar, de 1,30 mm de diámetro. | 0.017 | 4.68 | 0.08
mt08aaa010a |  | m³ | Agua. | 0.018 | 4.68 | 0.08
mt01arg000b |  | m³ | Arena cribada. | 0.045 | 42.6 | 1.92
mt01arg001be |  | m³ | Agregado grueso homogeneizado, de tamaño máximo 12,5 mm. | 0.056 | 57.95 | 3.25
mt08cem000b |  | kg | Cemento gris en sacos. | 40.092 | 0.47 | 18.84
mt07aco020m |  | Ud | Separador homologado para malla electrosoldada. | 1 | 0.28 | 0.28
|  |  |  | Subtotal materiales: |  | 153.37
2 |  |  | Equipos
mq06vib020 |  | h | Regla vibrante de 3 m. | 0.082 | 15.84 | 1.3
mq06hor010 |  | h | Mezcladora de concreto eléctrica con una capacidad de amasado de 160 l. | 0.057 | 10.45 | 0.6
|  |  |  | Subtotal equipos: |  | 1.9
3 |  |  | Mano de obra
mo044 |  | h | Operario encofrador. | 0.031 | 34.2 | 1.06
mo091 |  | h | Oficial encofrador. | 0.031 | 23.73 | 0.74
mo043 |  | h | Operario fierrero. | 0.029 | 34.2 | 0.99
mo090 |  | h | Oficial fierrero. | 0.029 | 23.73 | 0.69
|  |  |  | Subtotal mano de obra: |  | 3.48
4 |  |  | Herramientas
|  | % | Herramientas | 2 | 158.75 | 3.18
Coste de mantenimiento decenal: S/. 12,95 en los primeros 10 años. |  |  |  | Costos directos (1+2+3+4): |  | 161.93