## Hoja 1
FIM010 | m² | Tabique interior con paneles de sectorización.
Tabique interior con paneles machihembrados de sectorización de acero galvanizado con aislamiento incorporado, de 150 mm de espesor y 1150 mm de anchura, formados por cara exterior de plancha microgrecada acabado prelacado, con resistencia media a la corrosión y con resistencia baja a los rayos UV, de 0,5 mm de espesor, alma aislante de lana de roca de densidad media 120 kg/m³ y cara interior de plancha nervada acabado prelacado, de 0,5 mm de espesor, conductividad térmica 0,253 W/(mK), Euroclase A2-s1, d0 de reacción al fuego, resistencia al fuego EI 240. Incluso accesorios de fijación de los paneles y silicona neutra oxímica para sellado de juntas. El precio no incluye la resolución de encuentros y puntos singulares.
Código |  | Unidad | Descripción | Cantidad | Precio unitario | Precio parcial
1 |  |  | Materiales
mt12ppa020eqa |  | m² | Panel machihembrado de sectorización de acero galvanizado con aislamiento incorporado, de 150 mm de espesor y 1150 mm de anchura, formado por cara exterior de plancha microgrecada acabado prelacado, con resistencia media a la corrosión y con resistencia baja a los rayos UV, de 0,5 mm de espesor, alma aislante de lana de roca de densidad media 120 kg/m³ y cara interior de plancha nervada acabado prelacado, de 0,5 mm de espesor, conductividad térmica 0,253 W/(mK), Euroclase A2-s1, d0 de reacción al fuego, resistencia al fuego EI 240. | 1.05 | 233 | 244.65
mt12ppa100b |  | Ud | Kit de accesorios de fijación, para paneles sándwich aislantes, en tabiques. | 0.2 | 35.67 | 7.13
mt21qui025a |  | Ud | Cartucho de 300 ml de silicona neutra oxímica, incolora, Euroclase B-s3, d0 de reacción al fuego, dureza Shore A aproximada de 22, según ISO 868 y recuperación elástica >=90%, según ISO 7389. | 0.1 | 15.95 | 1.6
|  |  |  | Subtotal materiales: |  | 253.38
2 |  |  | Mano de obra
mo053 |  | h | Operario en mamparas y sistemas de placas. | 0.432 | 32.15 | 13.89
mo100 |  | h | Oficial en mamparas y sistemas de placas. | 0.432 | 21.72 | 9.38
|  |  |  | Subtotal mano de obra: |  | 23.27
3 |  |  | Herramientas
|  | % | Herramientas | 2 | 276.65 | 5.53
Coste de mantenimiento decenal: S/. 20,32 en los primeros 10 años. |  |  |  | Costos directos (1+2+3): |  | 282.18