## Hoja 1
NOM011 | m² |  | Barrera de protección frente al radón en muro de concreto en contacto con el terreno, por su cara exterior, con láminas asfálticas.
Barrera de protección frente al radón en muro de concreto en contacto con el terreno, por su cara exterior, con nivel de referencia de exposición al radón 150 Bq/m³, con lámina de betún aditivado con plastómero APP, de 2 mm de espesor, con armadura de aluminio, de superficie no protegida, y coeficiente de difusión frente al gas radón 1x10-13 m²/s, previa imprimación con emulsión asfáltica aniónica con cargas (rendimiento: 0,5 kg/m²), totalmente adherida al soporte con soplete. Colocación en obra: con empalmes. Exhalación de radón prevista a través de la barrera de protección: 0,000104 Bq/m²·h. El precio no incluye la capa antipunzonante.
Código |  | Unidad |  | Descripción | Cantidad | Precio unitario | Precio parcial
1 |  |  |  | Materiales
mt14iea020c |  | kg |  | Emulsión asfáltica aniónica con cargas. | 0.5 | 15.6 | 7.8
mt14lad010i |  | m² |  | Lámina de betún aditivado con plastómero APP, de 2 mm de espesor, masa nominal 3 kg/m², con armadura de aluminio, de superficie no protegida. | 1.1 | 35.39 | 38.93
[5 empty] | Subtotal materiales: |  | 46.73
2 |  |  |  | Mano de obra
mo029 |  | h |  | Operario aplicador de láminas impermeabilizantes. | 0.197 | 32.86 | 6.47
mo067 |  | h |  | Oficial aplicador de láminas impermeabilizantes. | 0.197 | 22.82 | 4.5
[5 empty] | Subtotal mano de obra: |  | 10.97
3 |  |  |  | Herramientas
|  | % |  | Herramientas | 2 | 57.7 | 1.15
Coste de mantenimiento decenal: S/. 2,06 en los primeros 10 años. |  |  |  |  | Costos directos (1+2+3): |  | 58.85