## Hoja 1
NAK020 | m² | Aislamiento térmico vertical de falsos pisos en contacto con el terreno, con poliestireno extruido.
Aislamiento térmico vertical de falsos pisos en contacto con el terreno, formado por panel rígido de poliestireno extruido, de superficie lisa y mecanizado lateral a media madera, de 60 mm de espesor, resistencia a compresión >= 500 kPa, resistencia térmica 1,8 m²K/W, conductividad térmica 0,034 W/(mK), colocado a tope en el perímetro del falso piso, simplemente apoyado, cubierto con film de polietileno de 0,2 mm de espesor, preparado para recibir un falso piso de concreto. Incluso cinta autoadhesiva para sellado de juntas.
Código |  | Unidad | Descripción | Cantidad | Precio unitario | Precio parcial
1 |  |  | Materiales
mt16pxa010bcq |  | m² | Panel rígido de poliestireno extruido, de superficie lisa y mecanizado lateral a media madera, de 60 mm de espesor, resistencia a compresión >= 500 kPa, resistencia térmica 1,8 m²K/W, conductividad térmica 0,034 W/(mK), Euroclase E de reacción al fuego, con código de designación XPS-EN 13164-T1-CS(10/Y)500-DS(70,90)-DLT(2)5-CC(2/1,5/50)175-WL(T)0,7-WD(V)3-FTCD1. | 1.1 | 70.64 | 77.7
mt16png010d |  | m² | Film de polietileno de 0,2 mm de espesor y 184 g/m² de masa superficial. | 1.1 | 2.09 | 2.3
mt16aaa030 |  | m | Cinta autoadhesiva para sellado de juntas. | 0.4 | 1.52 | 0.61
|  |  |  | Subtotal materiales: |  | 80.61
2 |  |  | Mano de obra
mo054 |  | h | Operario en aislamiento. | 0.229 | 32.15 | 7.36
mo101 |  | h | Oficial en aislamientos. | 0.229 | 21.72 | 4.97
|  |  |  | Subtotal mano de obra: |  | 12.33
3 |  |  | Herramientas
|  | % | Herramientas | 2 | 92.94 | 1.86
|  |  |  | Costos directos (1+2+3): |  | 94.8