## Hoja 1
NAL030 | m² |  | Aislamiento termoacústico de suelos flotantes, con poliestireno expandido.
Aislamiento termoacústico de suelos flotantes, formado por panel rígido de poliestireno expandido, de superficie lisa y mecanizado lateral a media madera, de 55 mm de espesor, resistencia térmica 1,85 m²K/W, conductividad térmica 0,03 W/(mK), cubierto con film de polietileno de 0,2 mm de espesor y desolidarización perimetral realizada con el mismo material aislante. Colocación en obra: a tope, simplemente apoyado, preparado para recibir un contrapiso de mortero u concreto. Incluso cinta autoadhesiva para sellado de juntas.
Código |  | Unidad |  | Descripción | Cantidad | Precio unitario | Precio parcial
1 |  |  |  | Materiales
mt16pel060nvd |  | m² |  | Panel rígido de poliestireno expandido, de superficie lisa y mecanizado lateral a media madera, de 55 mm de espesor, resistencia térmica 1,85 m²K/W, conductividad térmica 0,03 W/(mK), Euroclase E de reacción al fuego, con código de designación EPS-EN 13163-T3-L3-W2-S5-P10-TR200-DS(N)2-BS150-CS(10)100; proporcionando una reducción del nivel global de presión de ruido de impactos de 29 dB. | 1.1 | 47.06 | 51.77
mt16png010d |  | m² |  | Film de polietileno de 0,2 mm de espesor y 184 g/m² de masa superficial. | 1.1 | 2.09 | 2.3
mt16aaa030 |  | m |  | Cinta autoadhesiva para sellado de juntas. | 0.4 | 1.52 | 0.61
[5 empty] | Subtotal materiales: |  | 54.68
2 |  |  |  | Mano de obra
mo054 |  | h |  | Operario en aislamiento. | 0.108 | 32.15 | 3.47
mo101 |  | h |  | Oficial en aislamientos. | 0.108 | 21.72 | 2.35
[5 empty] | Subtotal mano de obra: |  | 5.82
3 |  |  |  | Herramientas
|  | % |  | Herramientas | 2 | 60.5 | 1.21
Coste de mantenimiento decenal: S/. 5,58 en los primeros 10 años. |  |  |  |  | Costos directos (1+2+3): |  | 61.71