## Hoja 1
NBN020 | m² |  | Sistema multifunción Acu200 "REVESTECH", para desolidarización, insonorización e impermeabilización, bajo pavimento cerámico o de piedra natural, con complejos multicapa.
Sistema multifunción Acu200 "REVESTECH", formado por geomembrana, Acu Dry200 20 "REVESTECH", de 2 mm de espesor y 950 g/m², formada por 4 capas diferentes, que cumplen la función de desolidarización, impermeabilización, aislamiento acústico a ruido de impacto y compensación de la presión de vapor de agua del soporte, fijado al soporte con adhesivo cementoso mejorado, C2 TE S1, deformable, con deslizamiento reducido y tiempo abierto ampliado, color gris extendido con plancha dentada; preparado para recibir directamente el piso de cerámica o de piedra natural. Incluso piezas especiales "REVESTECH" para la resolución de ángulos internos Dry80 Cornerin y externos Dry80 Cornerout, banda perimetral Acuband para la resolución de encuentros con paramentos y adhesivo Seal Plus y cinta autoadhesiva Cintex 50 para el sellado de juntas.
Código |  | Unidad |  | Descripción | Cantidad | Precio unitario | Precio parcial
1 |  |  |  | Materiales
mt09mcm060a |  | kg |  | Adhesivo cementoso mejorado, C2 TE S1, deformable, con deslizamiento reducido y tiempo abierto ampliado, color gris, a base de cemento, agregados de granulometría fina, resinas sintéticas y aditivos especiales, con propiedades tixotrópicas y de endurecimiento sin retracción. | 6 | 2.51 | 15.06
mt15rev130n |  | m² |  | Geomembrana, Acu Dry200 20 "REVESTECH", de 2 mm de espesor y 950 g/m², formada por 4 capas diferentes, que cumplen la función de desolidarización, impermeabilización, aislamiento acústico a ruido de impacto y compensación de la presión de vapor de agua del soporte, suministrada en rollos de 1,5 m de anchura y 20 m de longitud; proporcionando una reducción del nivel global de presión de ruido de impactos de 10 dB, según ISO 717-2. | 1.05 | 85.79 | 90.08
mt15rev055b |  | Ud |  | Complemento para refuerzo de puntos singulares en tratamientos impermeabilizantes mediante piezas para la resolución de ángulos internos, Dry80 Cornerin "REVESTECH". | 0.05 | 46.49 | 2.32
mt15rev056b |  | Ud |  | Complemento para refuerzo de puntos singulares en tratamientos impermeabilizantes mediante piezas para la resolución de ángulos externos, Dry80 Cornerout "REVESTECH". | 0.05 | 49.92 | 2.5
mt15rev150d |  | m |  | Banda perimetral autoadhesiva de espuma de polietileno, Acuband "REVESTECH", de 48 mm de anchura, suministrada en rollos de 20 m de longitud. | 0.1 | 8.61 | 0.86
mt15rev160d |  | m |  | Cinta autoadhesiva de geotextil, Cintex 50 "REVESTECH", de 5 cm de anchura, suministrada en rollos de 50 m de longitud. | 0.1 | 4.45 | 0.45
mt15rev170c |  | kg |  | Adhesivo a base de poliuretano, Seal Plus "REVESTECH", color marrón, para el sellado de juntas. | 0.05 | 90.64 | 4.53
[5 empty] | Subtotal materiales: |  | 115.8
2 |  |  |  | Mano de obra
mo011 |  | h |  | Operario de montaje. | 0.202 | 32.15 | 6.49
mo080 |  | h |  | Oficial de montaje. | 0.202 | 21.72 | 4.39
[5 empty] | Subtotal mano de obra: |  | 10.88
3 |  |  |  | Herramientas
|  | % |  | Herramientas | 2 | 126.68 | 2.53
Coste de mantenimiento decenal: S/. 16,64 en los primeros 10 años. |  |  |  |  | Costos directos (1+2+3): |  | 129.21