## Hoja 1
NRF020 | m² | Aislamiento térmico reflexivo entre los parantes del muro estructural exterior de entramado ligero.
Aislamiento térmico reflexivo entre los parantes del muro estructural exterior de entramado ligero de perfiles de acero galvanizado (light steel framing), formado por panel alveolar, con empalmes autoadhesivos, con barrera de vapor, factor de resistencia a la difusión del vapor de agua 643, de 140 mm de espesor, con una emisividad de 0,06 en una cara y 0,10 en la otra cara, una resistencia térmica intrínseca (sin cámara de aire) de 4,2 m²K/W y una conductividad térmica de 0,033 W/(mK). Incluso cinta autoadhesiva para sellado de juntas.
Código |  | Unidad | Descripción | Cantidad | Precio unitario | Precio parcial
1 |  |  | Materiales
mt16ara010ajah |  | m² | Panel alveolar, con barrera de vapor, factor de resistencia a la difusión del vapor de agua 643, compuesto de una lámina de polietileno aluminizado calandrado con tratamiento anticorrosión y una lámina de polietileno aluminizado, unidas mediante una estructura formada por varias capas de espuma de polietileno y láminas de polietileno metalizado en forma de panal de abeja, de 140 mm de espesor, con una emisividad de 0,06 en una cara y 0,10 en la otra cara, una resistencia térmica intrínseca (sin cámara de aire) de 4,2 m²K/W y una conductividad térmica de 0,033 W/(mK), suministrado en paneles de 1,20x2,65 m. | 1 | 110.67 | 110.67
mt16ara100a |  | m | Cinta autoadhesiva, de aluminio, con adhesivo acrílico, de 100 mm de anchura, para la estanqueidad al aire y al vapor de agua de las juntas en aislamientos reflexivos. | 0.1 | 2.32 | 0.23
|  |  |  | Subtotal materiales: |  | 110.9
2 |  |  | Mano de obra
mo054 |  | h | Operario en aislamiento. | 0.054 | 32.15 | 1.74
mo101 |  | h | Oficial en aislamientos. | 0.027 | 21.72 | 0.59
|  |  |  | Subtotal mano de obra: |  | 2.33
3 |  |  | Herramientas
|  | % | Herramientas | 2 | 113.23 | 2.26
Coste de mantenimiento decenal: S/. 2,31 en los primeros 10 años. |  |  |  | Costos directos (1+2+3): |  | 115.49