## Hoja 1
NRF020 | m² | Aislamiento térmico reflexivo entre los parantes del muro estructural exterior de entramado ligero.
Aislamiento térmico reflexivo entre los parantes del muro estructural exterior de entramado ligero de madera, formado por panel alveolar, con empalmes autoadhesivos, con barrera de vapor, factor de resistencia a la difusión del vapor de agua 1000, de 90 mm de espesor, con una emisividad de 0,06 en una cara y 0,10 en la otra cara, una resistencia térmica intrínseca (sin cámara de aire) de 2,7 m²K/W y una conductividad térmica de 0,033 W/(mK), fijado con grapas, de acero galvanizado, de 14 mm de altura a los parantes del entramado ligero de madera. Incluso cinta autoadhesiva para sellado de juntas.
Código |  |  | Unidad | Descripción | Cantidad | Precio unitario | Precio parcial
1 |  |  |  | Materiales
mt16ara010agah |  |  | m² | Panel alveolar, con barrera de vapor, factor de resistencia a la difusión del vapor de agua 1000, compuesto de una lámina de polietileno aluminizado calandrado con tratamiento anticorrosión y una lámina de polietileno aluminizado, unidas mediante una estructura formada por varias capas de espuma de polietileno y láminas de polietileno metalizado en forma de panal de abeja, de 90 mm de espesor, con una emisividad de 0,06 en una cara y 0,10 en la otra cara, una resistencia térmica intrínseca (sin cámara de aire) de 2,7 m²K/W y una conductividad térmica de 0,033 W/(mK), suministrado en paneles de 1,20x2,65 m. | 1 | 71.1 | 71.1
mt15pdr300j |  |  | Ud | Grapa, de acero galvanizado, de 14 mm de altura; para la fijación de productos aislantes. | 2 | 0.15 | 0.3
mt16ara100a |  |  | m | Cinta autoadhesiva, de aluminio, con adhesivo acrílico, de 100 mm de anchura, para la estanqueidad al aire y al vapor de agua de las juntas en aislamientos reflexivos. | 0.1 | 2.32 | 0.23
[5 empty] | Subtotal materiales: |  | 71.63
2 |  |  |  | Mano de obra
mo054 |  |  | h | Operario en aislamiento. | 0.067 | 32.15 | 2.15
mo101 |  |  | h | Oficial en aislamientos. | 0.034 | 21.72 | 0.74
[5 empty] | Subtotal mano de obra: |  | 2.89
3 |  |  |  | Herramientas
|  |  | % | Herramientas | 2 | 74.52 | 1.49
Coste de mantenimiento decenal: S/. 1,52 en los primeros 10 años. |  |  |  |  | Costos directos (1+2+3): |  | 76.01