## Hoja 1
NRQ010 | m² | Aislamiento térmico reflexivo por el exterior de techos inclinados.
Aislamiento térmico reflexivo por el exterior de techos inclinados, formado por complejo multicapa, con barrera de vapor, factor de resistencia a la difusión del vapor de agua 4444, de 45 mm de espesor, con una emisividad de 0,06 en ambas caras, una resistencia térmica intrínseca (sin cámara de aire) de 1,9 m²K/W y una conductividad térmica de 0,024 W/(mK). Colocación en obra: con empalme y fijado con los rastreles para el montaje de la cobertura a la superficie soporte de madera; preparado para la posterior formación de una cámara de aire. Incluso cinta autoadhesiva para sellado de juntas y. El precio no incluye el enrastrelado para el montaje de la cobertura.
Código |  |  | Unidad | Descripción | Cantidad | Precio unitario | Precio parcial
1 |  |  |  | Materiales
mt16ara010ccbb |  |  | m² | Complejo multicapa, con barrera de vapor, factor de resistencia a la difusión del vapor de agua 4444, compuesto de una lámina de polietileno aluminizado calandrado con armadura y tratamiento anticorrosión y una lámina de polietileno metalizado calandrado con capa protectora y núcleo formado por varias capas de guata de poliéster, espuma de polietileno y láminas de polietileno aluminizado, de 45 mm de espesor, con una emisividad de 0,06 en ambas caras, una resistencia térmica intrínseca (sin cámara de aire) de 1,9 m²K/W y una conductividad térmica de 0,024 W/(mK), suministrado en paneles de 1,60x6,25 m. | 1.1 | 76.96 | 84.66
mt16ara100a |  |  | m | Cinta autoadhesiva, de aluminio, con adhesivo acrílico, de 100 mm de anchura, para la estanqueidad al aire y al vapor de agua de las juntas en aislamientos reflexivos. | 0.45 | 2.32 | 1.04
[5 empty] | Subtotal materiales: |  | 85.7
2 |  |  |  | Mano de obra
mo054 |  |  | h | Operario en aislamiento. | 0.108 | 32.15 | 3.47
mo101 |  |  | h | Oficial en aislamientos. | 0.054 | 21.72 | 1.17
[5 empty] | Subtotal mano de obra: |  | 4.64
3 |  |  |  | Herramientas
|  |  | % | Herramientas | 2 | 90.34 | 1.81
Coste de mantenimiento decenal: S/. 9,92 en los primeros 10 años. |  |  |  |  | Costos directos (1+2+3): |  | 92.15