## Hoja 1
QAF010 | m |  | Junta de expansión en techo plano transitable, no ventilado. Impermeabilización con láminas asfálticas.
Junta de expansión en techo plano transitable, no ventilado, con solado flotante sobre soportes, tipo invertida. Impermeabilización: dos bandas de adherencia, de lámina de betún modificado con elastómero SBS, de 3 mm de espesor, con armadura de fieltro de poliéster reforzado y estabilizado de 150 g/m², de superficie no protegida, totalmente adheridas al soporte con soplete, a cada lado de la junta, previa imprimación con emulsión asfáltica aniónica con cargas; banda de refuerzo de 50 cm de anchura, realizada a partir de lámina de betún modificado con elastómero SBS, de 3,5 mm de espesor, con armadura de fieltro de poliéster no tejido de 160 g/m², de superficie no protegida, formando un fuelle sin adherir en la zona de la junta; cordón de relleno para junta de expansión, de fragua con base bituminosa tipo BH-II, de 25 mm de diámetro; y banda de terminación de 32 cm de anchura, realizada a partir de lámina de betún modificado con elastómero SBS, de 3,5 mm de espesor, con armadura de fieltro de poliéster no tejido de 160 g/m², de superficie no protegida soldada a la impermeabilización continua del techo, formando un fuelle sin adherir en la zona de la junta, sobre el cordón de relleno.
Código |  | Unidad |  | Descripción | Cantidad | Precio unitario | Precio parcial
1 |  |  |  | Materiales
mt14iea020c |  | kg |  | Emulsión asfáltica aniónica con cargas. | 0.18 | 15.48 | 2.79
mt14lba010i |  | m² |  | Lámina de betún modificado con elastómero SBS, de 3 mm de espesor, masa nominal 3 kg/m², con armadura de fieltro de poliéster reforzado y estabilizado de 150 g/m², de superficie no protegida. | 0.6 | 20.22 | 12.13
mt14lba010g |  | m² |  | Lámina de betún modificado con elastómero SBS, de 3,5 mm de espesor, masa nominal 4 kg/m², con armadura de fieltro de poliéster no tejido de 160 g/m², de superficie no protegida. | 0.855 | 32.5 | 27.79
mt15sja010q |  | m |  | Cordón de relleno para junta de expansión, de fragua con base bituminosa tipo BH-II, de 25 mm de diámetro. | 1.05 | 14.57 | 15.3
[5 empty] | Subtotal materiales: |  | 58.01
2 |  |  |  | Mano de obra
mo029 |  | h |  | Operario aplicador de láminas impermeabilizantes. | 0.189 | 31.29 | 5.91
mo067 |  | h |  | Oficial aplicador de láminas impermeabilizantes. | 0.189 | 21.72 | 4.11
[5 empty] | Subtotal mano de obra: |  | 10.02
3 |  |  |  | Herramientas
|  | % |  | Herramientas | 2 | 68.03 | 1.36
Coste de mantenimiento decenal: S/. 102,70 en los primeros 10 años. |  |  |  |  | Costos directos (1+2+3): |  | 69.39