## Hoja 1
RBO010 | m² |  | Revestimiento continuo de paramentos con micromortero de cal y cemento.
Revestimiento continuo de paramentos con micromortero, de 3 mm de espesor, realizado sobre superficie absorbente. IMPRIMACIÓN: a base de copolímeros acrílicos en emulsión acuosa, sin diluir. CAPA BASE: micromortero de cal y cemento, con un tamaño máximo del agregado de 0,1 mm, color a elegir, con resina acrílica y pigmento, en dos capas, (0,25 kg/m² cada capa). CAPA DECORATIVA: micromortero de cal y cemento, con un tamaño máximo del agregado de 0,1 mm, color a elegir, con resina acrílica y pigmento, (0,25 kg/m²). CAPA DE SELLADO: imprimación a base de copolímeros acrílicos en emulsión acuosa y barniz al agua de poliuretano bicomponente. El precio no incluye la superficie soporte.
Código |  | Unidad |  | Descripción | Cantidad | Precio unitario | Precio parcial
1 |  |  |  | Materiales
mt28mcc006a |  | l |  | Imprimación a base de copolímeros acrílicos en emulsión acuosa, sin diluir, para regularizar la porosidad y mejorar la adherencia de los soportes absorbentes, para aplicar con rodillo. | 0.1 | 28.57 | 2.86
mt28mcc010a |  | kg |  | Micromortero bicomponente, compuesto de cemento, cal, agregados seleccionados y aditivos, con un tamaño máximo del agregado de 0,1 mm, color a elegir, como capa base, para aplicar con plancha metálica. | 0.75 | 16.5 | 12.38
mt28mcc009a |  | l |  | Resina acrílica en base acuosa. | 0.248 | 23.27 | 5.77
mt28mcc008 |  | Ud |  | Pigmento, para la coloración en masa de microcemento. | 0.2 | 108.85 | 21.77
mt28mcc020a |  | l |  | Imprimación a base de copolímeros acrílicos en emulsión acuosa, como puente de unión entre el micromortero y el barniz, para aplicar con brocha, rodillo o pistola. | 0.12 | 82.99 | 9.96
mt28mcc021a |  | l |  | Barniz al agua de poliuretano bicomponente, para aplicar con brocha, rodillo o pistola. | 0.15 | 129.25 | 19.39
[5 empty] | Subtotal materiales: |  | 72.13
2 |  |  |  | Mano de obra
mo020 |  | h |  | Operario de construcción. | 1.013 | 31.29 | 31.7
mo113 |  | h |  | Peón de construcción. | 1.81 | 20.92 | 37.87
[5 empty] | Subtotal mano de obra: |  | 69.57
3 |  |  |  | Herramientas
|  | % |  | Herramientas | 2 | 141.7 | 2.83
Coste de mantenimiento decenal: S/. 30,06 en los primeros 10 años. |  |  |  |  | Costos directos (1+2+3): |  | 144.53