## Hoja 1
RRY023 | m² |  | Trasdosado autoportante de placas de yeso laminado, de altas prestaciones acústicas. Sistema "KNAUF".
Trasdosado autoportante libre, con resistencia al fuego EI 30, sistema W626.es Silentboard "KNAUF", de 75 mm de espesor, con nivel de calidad del acabado Q1, formado por placa de yeso laminado tipo Silentboard (DFR) BV de 12,5 mm de espesor, formando sándwich con una placa tipo Silentboard (DFR) BV de 12,5 mm de espesor, atornilladas directamente a una estructura autoportante de acero galvanizado formada por canales horizontales, sólidamente fijados al suelo y al techo y parantes verticales de 50 mm y 0,6 mm de espesor con una modulación de 417 mm y con disposición normal "N", montados sobre canales junto al paramento vertical. Incluso banda desolidarizadora; fijaciones para el anclaje de canales y parantes metálicos; tornillería para la fijación de las placas; cinta de papel con refuerzo metálico "KNAUF" y pasta de juntas Jointfiller F-1 GLS "KNAUF", cinta microperforada de papel "KNAUF". El precio incluye la resolución de encuentros y puntos singulares, pero no incluye el aislamiento a colocar entre las placas y el paramento.
Código |  | Unidad |  | Descripción | Cantidad | Precio unitario | Precio parcial
1 |  |  |  | Materiales
mt12pfk020h |  | m |  | Canal 50/40 "KNAUF" de acero galvanizado. | 0.8 | 8.61 | 6.89
mt12pfk010h |  | m |  | Parante 50/50 "KNAUF" de acero galvanizado. | 2 | 9.85 | 19.7
mt12pck020b |  | m |  | Banda acústica de dilatación, autoadhesiva, de espuma de poliuretano de celdas cerradas "KNAUF", de 3,2 mm de espesor y 50 mm de anchura, resistencia térmica 0,10 m²K/W, conductividad térmica 0,032 W/(mK). | 1.2 | 0.9 | 1.08
mt12ppk010la |  | m² |  | Placa de yeso laminado DFR / - 625 / longitud / 12,5 / con los bordes longitudinales semirredondeados afinados, Silentboard BV "KNAUF"; Euroclase A2-s1, d0 de reacción al fuego. | 2.1 | 83.79 | 175.96
mt12ptk040a |  | Ud |  | Tornillo autoperforante Diamant XTN "KNAUF" 3,9x23. | 7.98 | 0.07 | 0.56
mt12ptk040c |  | Ud |  | Tornillo autoperforante Diamant XTN "KNAUF" 3,9x38. | 18.62 | 0.11 | 2.05
mt12pik010f |  | kg |  | Pasta de juntas Jointfiller F-1 GLS "KNAUF", Euroclase A2-s1, d0 de reacción al fuego, rango de temperatura de trabajo de 5 a 30°C, para aplicación manual con cinta de juntas. | 0.388 | 3.42 | 1.33
mt12pck010a |  | m |  | Cinta microperforada de papel "KNAUF" de 50 mm de anchura. | 1.6 | 0.16 | 0.26
mt12pck010d |  | m |  | Cinta de papel con refuerzo metálico "KNAUF" de 52 mm de anchura. | 0.15 | 1.56 | 0.23
[5 empty] | Subtotal materiales: |  | 208.06
2 |  |  |  | Mano de obra
mo053 |  | h |  | Operario en mamparas y sistemas de placas. | 0.361 | 32.15 | 11.61
mo100 |  | h |  | Oficial en mamparas y sistemas de placas. | 0.361 | 21.72 | 7.84
[5 empty] | Subtotal mano de obra: |  | 19.45
3 |  |  |  | Herramientas
|  | % |  | Herramientas | 2 | 227.51 | 4.55
Coste de mantenimiento decenal: S/. 25,53 en los primeros 10 años. |  |  |  |  | Costos directos (1+2+3): |  | 232.06