## Hoja 1
RSQ050 | m² |  | Pavimento continuo de micromortero de cal y cemento.
Pavimento continuo de micromortero, de 3 mm de espesor, realizado sobre superficie absorbente. IMPRIMACIÓN: a base de copolímeros acrílicos en emulsión acuosa, sin diluir. CAPA BASE: micromortero de cal y cemento, con un tamaño máximo del agregado de 0,1 mm, color a elegir, con resina acrílica y pigmento, en dos capas, (0,25 kg/m² cada capa) y malla de fibra de vidrio antiálcalis, de 2,2x2,3 mm de luz de malla, de 58 g/m² de masa superficial. CAPA DECORATIVA: micromortero de cal y cemento, con un tamaño máximo del agregado de 0,2 mm, color a elegir, con resina acrílica y pigmento, (0,5 kg/m²). CAPA DE SELLADO: imprimación a base de copolímeros acrílicos en emulsión acuosa y barniz al agua de poliuretano bicomponente. El precio no incluye la superficie soporte.
Código |  | Unidad |  | Descripción | Cantidad | Precio unitario | Precio parcial
1 |  |  |  | Materiales
mt28mcc006a |  | l |  | Imprimación a base de copolímeros acrílicos en emulsión acuosa, sin diluir, para regularizar la porosidad y mejorar la adherencia de los soportes absorbentes, para aplicar con rodillo. | 0.1 | 28.66 | 2.87
mt28mcc050a |  | m² |  | Malla de fibra de vidrio antiálcalis, de 2,2x2,3 mm de luz de malla, de 58 g/m² de masa superficial, para armar micromorteros. | 1.05 | 8.19 | 8.6
mt28mcc010a |  | kg |  | Micromortero bicomponente, compuesto de cemento, cal, agregados seleccionados y aditivos, con un tamaño máximo del agregado de 0,1 mm, color a elegir, como capa base, para aplicar con plancha metálica. | 0.5 | 16.55 | 8.28
mt28mcc009a |  | l |  | Resina acrílica en base acuosa. | 0.351 | 23.34 | 8.19
mt28mcc008 |  | Ud |  | Pigmento, para la coloración en masa de microcemento. | 0.2 | 109.2 | 21.84
mt28mcc010f |  | kg |  | Micromortero bicomponente, compuesto de cemento, cal, agregados seleccionados y aditivos, con un tamaño máximo del agregado de 0,2 mm, color a elegir, como capa base, para aplicar con plancha metálica. | 0.5 | 16.55 | 8.28
mt28mcc020a |  | l |  | Imprimación a base de copolímeros acrílicos en emulsión acuosa, como puente de unión entre el micromortero y el barniz, para aplicar con brocha, rodillo o pistola. | 0.12 | 83.27 | 9.99
mt28mcc021a |  | l |  | Barniz al agua de poliuretano bicomponente, para aplicar con brocha, rodillo o pistola. | 0.15 | 129.67 | 19.45
[5 empty] | Subtotal materiales: |  | 87.5
2 |  |  |  | Mano de obra
mo020 |  | h |  | Operario de construcción. | 1.077 | 31.48 | 33.9
mo113 |  | h |  | Peón de construcción. | 1.923 | 21.05 | 40.48
[5 empty] | Subtotal mano de obra: |  | 74.38
3 |  |  |  | Herramientas
|  | % |  | Herramientas | 2 | 161.88 | 3.24
Coste de mantenimiento decenal: S/. 36,82 en los primeros 10 años. |  |  |  |  | Costos directos (1+2+3): |  | 165.12