## Hoja 1
RYY024 | m |  | Reparación de grieta en revestimiento de yeso, con yeso y malla.
Reparación de grieta en revestimiento de yeso sobre el paramento horizontal de hasta 3 m de altura mediante aplicación de una primera capa de guarnecido de yeso B1, colocación de malla de fibra de vidrio tejida, antiálcalis, con el yeso aún fresco, posterior aplicación de una segunda capa de guarnecido con el mismo yeso y acabado final con una capa de enlucido de yeso C6, hasta igualar la superficie reparada con el resto del revestimiento del paño, previa preparación de la grieta, y posterior retirada y carga manual de escombros sobre camión o contenedor.
Código |  | Unidad |  | Descripción | Cantidad | Precio unitario | Precio parcial
1 |  |  |  | Materiales
mt09pye010b |  | m³ |  | Pasta de yeso de construcción B1. | 0.004 | 449.25 | 1.8
mt28vye020 |  | m² |  | Malla de fibra de vidrio tejida, antiálcalis, de 5x5 mm de luz de malla, flexible e imputrescible en el tiempo, de 70 g/m² de masa superficial y 0,40 mm de espesor de hilo, para armar yesos. | 0.347 | 2.66 | 0.92
mt09pye010a |  | m³ |  | Pasta de yeso para aplicación en capa fina C6. | 0.001 | 504.31 | 0.5
[5 empty] | Subtotal materiales: |  | 3.22
2 |  |  |  | Mano de obra
mo113 |  | h |  | Peón de construcción. | 0.552 | 20.92 | 11.55
mo033 |  | h |  | Operario yesero. | 0.415 | 31.29 | 12.99
mo071 |  | h |  | Oficial yesero. | 0.238 | 21.72 | 5.17
[5 empty] | Subtotal mano de obra: |  | 29.71
3 |  |  |  | Herramientas
|  | % |  | Herramientas | 2 | 32.93 | 0.66
[5 empty] | Costos directos (1+2+3): |  | 33.59