## Hoja 1
EHR020 | m² | Losa aligerada con casetón perdido y columnas.
Estructura de concreto armado, realizada con concreto f'c=210 kg/cm² (21 MPa), no expuesto a ciclos de congelamiento y deshielo, exposición a sulfatos insignificante, sin requerimiento de permeabilidad, no expuesto a cloruros, tamaño máximo del agregado 12,5 mm, consistencia blanda, preparado en obra, con un volumen total de concreto en losa con casetón perdido y columnas de 0,201 m³/m², y acero Grado 60 (fy=4200 kg/cm²) en zona de ábacos, vigas, viguetas, vigas de borde y columnas, con una cuantía total de 24 kg/m², compuesta de los siguientes elementos: LOSA ALIGERADA: horizontal, con 15% de zonas macizas, canto 30 = 25+5 cm; viguetas de concreto "in situ" de 10 cm de espesor, intereje 80 cm; bloque de concreto, 70x23x25 cm; capa de compresión de 5 cm de espesor, con armadura de reparto formada por malla electrosoldada Q-139 cocada 100x100 mm de acero trefilado corrugado ASTM A 82-94; con montaje y desmontaje de sistema de encofrado continuo, con acabado para revestir, formado por: superficie encofrante de tableros de madera tratada, reforzados con varillas y perfiles, amortizables en 25 usos; estructura soporte horizontal de sopandas metálicas y accesorios de montaje, amortizables en 150 usos y estructura soporte vertical de puntales metálicos, amortizables en 150 usos; COLUMNAS: con altura libre de hasta 3 m y 30x30 cm de sección media, con montaje y desmontaje del sistema de encofrado de planchas metálicas reutilizables. Incluso alambre de atar, separadores, líquido desencofrante, para evitar la adherencia del concreto al encofrado y agente filmógeno, para el curado de concretos y morteros. El precio incluye el corte, doblado y conformado de la armadura en taller de obra y el montaje en el lugar definitivo de su colocación en obra.
Código |  |  | Unidad | Descripción | Cantidad | Precio unitario | Precio parcial
1 |  |  |  | Materiales
mt07aco020b |  |  | Ud | Separador homologado para columnas. | 0.5 | 0.2 | 0.1
mt08eup010b |  |  | m² | Plancha metálica de 50x50 cm, para encofrado de columnas de concreto armado de sección rectangular o cuadrada, de hasta 3 m de altura, incluso accesorios de montaje. | 0.007 | 149.82 | 1.05
mt50spa081a |  |  | Ud | Puntal metálico telescópico, de hasta 3 m de altura. | 0.034 | 60.09 | 2.04
mt08eft030a |  |  | m² | Tablero de madera tratada, de 22 mm de espesor, reforzado con varillas y perfiles. | 0.044 | 142.01 | 6.25
mt08eva030 |  |  | m² | Estructura soporte para encofrado recuperable, compuesta de: sopandas metálicas y accesorios de montaje. | 0.007 | 318.35 | 2.23
mt08cim030b |  |  | m³ | Madera de pino. | 0.003 | 1109.56 | 3.33
mt08var060 |  |  | kg | Puntas de acero de 20x100 mm. | 0.04 | 27.31 | 1.09
mt08dba010b |  |  | l | Agente desmoldeante, a base de aceites especiales, emulsionable en agua, para encofrados metálicos, fenólicos o de madera. | 0.03 | 5.63 | 0.17
mt07cho010l |  |  | Ud | Bloque de concreto, 70x23x25 cm, para losa aligerada. Incluso piezas especiales. | 4.244 | 5.63 | 23.89
mt07aco020g |  |  | Ud | Separador homologado para losas aligeradas. | 1.2 | 0.2 | 0.24
mt07aco060g |  |  | kg | Acero en varillas corrugadas, Grado 60 (fy=4200 kg/cm²), de varios diámetros, según NTP 339.186 y ASTM A 706. | 25.2 | 3.23 | 81.4
mt08var050 |  |  | kg | Alambre galvanizado para atar, de 1,30 mm de diámetro. | 0.225 | 4.68 | 1.05
mt07ame090bba |  |  | m² | Malla electrosoldada Q-139 cocada 100x100 mm, con alambres longitudinales de 4,2 mm de diámetro y alambres transversales de 4,2 mm de diámetro, de acero trefilado corrugado ASTM A 82-94, según ASTM A 185. | 1.1 | 10.13 | 11.14
mt08aaa010a |  |  | m³ | Agua. | 0.04 | 4.68 | 0.19
mt01arg000b |  |  | m³ | Arena cribada. | 0.1 | 42.6 | 4.26
mt01arg001be |  |  | m³ | Agregado grueso homogeneizado, de tamaño máximo 12,5 mm. | 0.125 | 57.95 | 7.24
mt08cem000b |  |  | kg | Cemento gris en sacos. | 89.369 | 0.47 | 42
mt08cur020a |  |  | l | Agente filmógeno, para el curado de concretos y morteros. | 0.15 | 4.87 | 0.73
[5 empty] | Subtotal materiales: |  | 188.4
2 |  |  |  | Equipos
mq06hor010 |  |  | h | Mezcladora de concreto eléctrica con una capacidad de amasado de 160 l. | 0.147 | 10.45 | 1.54
[5 empty] | Subtotal equipos: |  | 1.54
3 |  |  |  | Mano de obra
mo044 |  |  | h | Operario encofrador. | 1.043 | 34.2 | 35.67
mo091 |  |  | h | Oficial encofrador. | 1.055 | 23.73 | 25.04
mo043 |  |  | h | Operario fierrero. | 0.415 | 34.2 | 14.19
mo090 |  |  | h | Oficial fierrero. | 0.451 | 23.73 | 10.7
mo113 |  |  | h | Peón de construcción. | 0.321 | 21.97 | 7.05
mo112 |  |  | h | Peón especializado de construcción. | 0.336 | 22.33 | 7.5
mo045 |  |  | h | Operario especializado en vaciado de concreto. | 0.074 | 34.2 | 2.53
mo092 |  |  | h | Oficial especializado en vaciado de concreto. | 0.3 | 23.73 | 7.12
[5 empty] | Subtotal mano de obra: |  | 109.8
4 |  |  |  | Herramientas
|  |  | % | Herramientas | 2 | 299.74 | 5.99
Coste de mantenimiento decenal: S/. 15,29 en los primeros 10 años. |  |  |  |  | Costos directos (1+2+3+4): |  | 305.73