## Hoja 1
RSG290 | m² |  | Vereda de mosaico de vidrio. Colocación en capa fina.
Vereda de mosaico de vidrio, con teselas de 25x25x5 mm montadas sobre una malla, gama media; con resistencia al deslizamiento alta. SOPORTE: de mortero de cemento. COLOCACIÓN: en capa fina con adhesivo cementoso de fraguado normal, de altas prestaciones, C1 T, con deslizamiento reducido Webercol Dur "WEBER", color gris. REJUNTADO: con mortero de juntas cementoso mejorado, tipo CG2 W A, con absorción de agua reducida y resistencia elevada a la abrasión, Webercolor Premium "WEBER", color Blanco, en juntas de 2 mm de espesor.
Código |  | Unidad |  | Descripción | Cantidad | Precio unitario | Precio parcial
1 |  |  |  | Materiales
mt09mcw010d |  | kg |  | Adhesivo cementoso de fraguado normal, de altas prestaciones, C1 T, con deslizamiento reducido Webercol Dur "WEBER", color gris, a base de cemento gris, resina sintética, agregados silíceos y calcáreos y aditivos orgánicos e inorgánicos, con resistencia a la inmersión en agua. | 4.5 | 1.02 | 4.59
mt19aaa100Gb |  | m² |  | Mosaico de vidrio, con teselas de 25x25x5 mm montadas sobre una malla, con una junta de separación entre teselas de 2 mm, gama media; con resistencia al deslizamiento alta. | 1.05 | 45.66 | 47.94
mt18acc100a |  | Ud |  | Kit de crucetas de PVC para garantizar un espesor de las juntas entre piezas de entre 1 y 20 mm, en revestimientos y pisos cerámicos. | 3.2 | 8.83 | 28.26
mt09mcw050ia |  | kg |  | Mortero de juntas cementoso mejorado, tipo CG2 W A, con absorción de agua reducida y resistencia elevada a la abrasión, Webercolor Premium "WEBER", color Blanco, compuesto de cementos especiales, resina, agregados silíceos, aditivos hidrofugantes y aditivos orgánicos e inorgánicos específicos, con muy bajo contenido de sustancias orgánicas volátiles (VOC), con tecnología Protect³ y Pure Clean, bactericida, antimoho y antiverdín, repelente del agua y la suciedad, de fraguado y endurecimiento rápido, con efecto preventivo de las eflorescencias, con alta resistencia a los agentes químicos, flexible e impermeable al agua, para rejuntado de todo tipo de piezas cerámicas, piedras naturales y terrazo, para juntas de hasta 15 mm. | 1.2 | 6.86 | 8.23
[5 empty] | Subtotal materiales: |  | 89.02
2 |  |  |  | Mano de obra
mo023 |  | h |  | Operario colocador de pisos. | 0.516 | 31.48 | 16.24
mo061 |  | h |  | Oficial colocador de pisos. | 0.258 | 21.86 | 5.64
[5 empty] | Subtotal mano de obra: |  | 21.88
3 |  |  |  | Herramientas
|  | % |  | Herramientas | 2 | 110.9 | 2.22
Coste de mantenimiento decenal: S/. 19,23 en los primeros 10 años. |  |  |  |  | Costos directos (1+2+3): |  | 113.12